## 导出摘要
此文稿由 Numbers 表格导出。所有表格均已转换为 Excel 工作表。每张 Numbers 工作表上的所有其他对象都已放置在单独的工作表中。请注意其中的公式计算可能与 Excel 不同。
Numbers 工作表名称 | Numbers 表格名称 | Excel 工作表名称
MBCY025-w10h
| MBCY025-w10h Housing | MBCY025-w10h - MBCY025-w10h Hou
| Cap | MBCY025-w10h - Cap

## MBCY025-w10h - MBCY025-w10h Hou
MBCY025-w10h Housing
| Base | Leads
Materials | Stainless steel 316L | 4J50
Plating | Polished | Ni 4～14μm， Au:01.3～5.7μm
Diameter | Φ25.45mm+0/-0.05
Insulation resistance | ≥1× 1010Ω (500V DC)
Hermeticity | ≤ 1 x 10-3 Pa * cm3 /s
Note | Unless otherwise specified all tolerances are ±0.1mm

## MBCY025-w10h - Cap
Cap
Base
Materials | Stainless steel 316L
Finish | Polished