## 导出摘要
此文稿由 Numbers 表格导出。所有表格均已转换为 Excel 工作表。每张 Numbers 工作表上的所有其他对象都已放置在单独的工作表中。请注意其中的公式计算可能与 Excel 不同。
Numbers 工作表名称 | Numbers 表格名称 | Excel 工作表名称
MDFO1413-w16b
| MDFO1413-w16b | MDFO1413-w16b - MDFO1413-w16b
| Lid | MDFO1413-w16b - Lid
| “来自工作表的所有绘图” | MDFO1413-w16b - 绘图

## MDFO1413-w16b - MDFO1413-w16b
MDFO1413-w16b
| Base | Frame | Leads
Materials | W80Cu20 | 4J29
Plating | Ni:1.3～11.43μm, Au: 0.3μm
Dimensions | L:13.5mm,W:12.6mm,H:8mm
Insulation resistance | ≥1× 1010 Ω (500V DC)
Hermeticity | ≤ 1 x 10-3 Pa * cm3 /s
Note | Unspecified tolerances are ±0.2mm

## MDFO1413-w16b - Lid
Lid
Materials | 4J42
Finish | Ni: 1.3～11.43μm, Au: 0.3μm
Dimensions | L:13.4mm,W:12.5mm,H:0.25mm±0.05
Note | Unspecified tolerances are ±0.1mm

## MDFO1413-w16b - 绘图
Categories: Opto-electronic package, butterfly package, multi-piece structure, glass to metal seal
Description: 16 rectangular shape leads , copper-tungsten base soldered to Kovar frame butterfly package, with flange and fiber optic channel, Au finishing.