## 导出摘要
此文稿由 Numbers 表格导出。所有表格均已转换为 Excel 工作表。每张 Numbers 工作表上的所有其他对象都已放置在单独的工作表中。请注意其中的公式计算可能与 Excel 不同。
Numbers 工作表名称 | Numbers 表格名称 | Excel 工作表名称
MDFO1413-w8i
| MDFO1413-w8 | MDFO1413-w8i - MDFO1413-w8
| Lid | MDFO1413-w8i - Lid
| “来自工作表的所有绘图” | MDFO1413-w8i - 绘图

## MDFO1413-w8i - MDFO1413-w8
MDFO1413-w8
| Base | Frame | Leads | Tube
Materials | W85Cu15 | 4J29 | 4J29 | 4J29
Plating | Ni:1.3～11.43μm, Au:≥0.7μm
Dimensions | L:13.5mm W:13.1mm H:7.1mm±0.15
Lead current carrying capacity | ≥1× 1010 Ω (500V DC)
Hermeticity | ≤ 1 x 10-3 Pa * cm3 /s
Note | Unspecifiedtolerances are ±0.2mm

## MDFO1413-w8i - Lid
Lid
Materials | 4J42
Finish | Ni: 3～8.9μm
Dimensions | L:13.4mm,W:13mm,H:0.25mm±0.05
Note | Unspecified tolerances are ±0.1mm

## MDFO1413-w8i - 绘图
Categories: Opto-electronic package, butterfly package, multi-piece structure, glass to metal seal
Description: 8 leads with flattened wire bonding tips, copper-tungsten base soldered to Kovar frame, with flange and fiber optic channel, Au finishing.